## Setting
RESIONE RESIN | Link of setting 参数链接
Water-Washable Resin W90B clear/Blue/White 水洗树脂 W90B 透明/白色/蓝色 | W90B clear-white-blue'!A1
Water-Washable Resin W90B Orange/Gray/Black 水洗树脂 W90B 澄/灰/黑 | W90B orange-grey-black'!A1
White Tough Resin M68 白色韧性树脂 M68 | M68!A1
Light Gray Tough Resin M58 浅灰韧性树脂 M58 | M58!A1
Dental Castable Resin C01 牙科铸造树脂 C01 | C01'!A1
Modelling Resin MS100 造型树脂 MS100 | MS100!A1
Dental Model Resin D01 牙科造型树脂 D01 | D01!A1
Dental Model Resin D01S 牙科造型树脂 D01S | D01S!A1
Black Tough Resin K 黑色韧性树脂 K | K!A1
Clear Tough Resin G217/Heat-Resistant HT100 透明韧性树脂 G217/ 耐热性树脂 HT100 | G217-HT100'!A1
White Flexible Resin F39/ Transparent Flexible Resin F39T 白色柔性树脂 F39/透明柔性树脂 F39T | F39-F39T'!A1
Elastic Resin F80 Gum Color 弹性树脂 F80 牙龈色 | F80 gum'!A1
Black Flexible Resin F69/ Elastic Resin F80 Black 黑色柔性树脂 F69/ 弹性树脂 F80 黑色 | F69-F80 black'!A1
High Precision Resin M70 高精度树脂 M70 | M70!A1

## W90B clear-white-blue
W90B clear/white/blue
Mainstream 3D printer | RESIONE Resin 3D Printer | Layer Height (mm) 层厚 | Bottom Layer Count 底层数 | Exposure Time(s) 曝光时间 | Bottom Exposure Time(s) 底层曝光时间 | Bottom Lift Distance(mm) 底层抬升距离 | Lifting Distance(mm) 抬升距离 | Bottom Lift Speed (mm/min) 底层抬升速度 | Lifting Speed (mm/min) 抬升速度 | Retract Speed (mm/min) 回程速度 | Light-off Delay (s) 灯灭延迟时间 | Bottom Light-off Delay (s) 底层灯灭延迟时间
AnyCubic | Photon Mono SE | 0.05 | 3 | 1.205263 | 35 | 6 | 6 | 180 | 180 | 240 | 0.5 | 0.5
| Photon Mono X（60% uv） | 0.05 | 3 | 1.5 | 30 | 8 | 8 | 240 | 240 | 240 | 0.5 | 0.5
| Photon Mono | 0.05 | 3 | 1.573684 | 40 | 6 | 6 | 180 | 180 | 240 | 0.5 | 0.5
| Photon | 0.05 | 3 | 5.994737 | 35 | 5 | 5 | 65 | 65 | 150 | 0 | 0
CREALITY | LD-002H | 0.05 | 3 | 1.647368 | 30 | 7 | 5 | 50 | 50 | 150 | 0 | 0
| LD-002R | 0.05 | 3 | 5.994737 | 35 | 5 | 5 | 65 | 65 | 150 | 0 | 0
ELEGOO | MARS 2 / MARS 2 PRO | 0.05 | 3 | 1.573684 | 30 | 5 | 5 | 60 | 80 | 210 | 7 | 8
| SATURN | 0.05 | 3 | 1.942105 | 40 | 7 | 7 | 70 | 70 | 210 | 8.5 | 0
| MARS | 0.05 | 3 | 5.994737 | 35 | 5 | 5 | 90 | 100 | 150 | 0 | 0
| MARS PRO | 0.05 | 3 | 5.994737 | 35 | 5 | 5 | 90 | 100 | 150 | 0 | 0
Phrozen | Sonic Mini | 0.05 | 3 | 2.163158 | 30 | 6 | 5 | 80 | 80 | 150 | 9 | 9
| Sonic Mighty 4K | 0.05 | 3 | 2.531579 | 35 | 8 | 7 | 60 | 60 | 150 | 12 | 12
| Sonic Mini 4k | 0.05 | 3 | 2.163158 | 30 | 6 | 5 | 80 | 80 | 150 | 9 | 9
QIDI | Shadow 6.0 Pro | 0.05 | 3 | 4.521053 | 40 | 5 | 5 | 100 | 65 | 65 | 0 | 0
| Shadow 5.5s | 0.05 | 3 | 5.994737 | 40 | 5 | 5 | 100 | 65 | 65 | 0 | 0
| S-box | 0.05 | 3 | 4.521053 | 40 | 10 | 7 | 100 | 65 | 65 | 0 | 0
Voxelab | Proxima 6 | 0.05 | 3 | 1.942105 | 35 | 5 | 5 | 60 | 60 | 150 | 0 | 0
| Polaris 5.5 | 0.05 | 3 | 5.994737 | 35 | 5 | 5 | 65 | 65 | 150 | 0 | 0
Longer 3D | Orange 10 | 0.05 | 3 | 4.521053 | 40 | 4 | 2 | 90 | 150 | / | 0 | /
| Orange 30 | 0.05 | 3 | 5.994737 | 40 | 4 | 2 | 90 | 150 | / | 0 | /
NOVA This one is only in Lychee | Elfin2/BENE4 | 0.05 | 3 | 3.6 | 35 | 6 | 6 | 120 | 120 | 180 | 1(before print)+0.5(after print) | 1(before print)+0.5(after print)
| BENE4 Mono /Elfin2 Mono se | 0.05 | 3 | 2.163158 | 30 | 6 | 6 | 120 | 120 | 180 | 1(before print)+0.5(after print) | 1(before print)+0.5(after print)
EPAX | X1k 2K mono | 0.05 | 3 | 2.310526 | 30 | 5 | 5 | 40 | 60 | 150 | 0 | 0

## W90B orange-grey-black
W90B orange/grey/black
Mainstream 3D printer | RESIONE Resin 3D Printer | Layer Height (mm) 层厚 | Bottom Layer Count 底层数 | Exposure Time(s) 曝光时间 | Bottom Exposure Time(s) 底层曝光时间 | Bottom Lift Distance(mm) 底层抬升距离 | Lifting Distance(mm) 抬升距离 | Bottom Lift Speed (mm/min) 底层抬升速度 | Lifting Speed (mm/min) 抬升速度 | Retract Speed (mm/min) 回程速度 | Light-off Delay (s) 灯灭延迟时间 | Bottom Light-off Delay (s) 底层灯灭延迟时间
AnyCubic | Photon Mono SE | 0.05 | 3 | 1.284211 | 35 | 6 | 6 | 180 | 180 | 240 | 0.5 | 0.5
| Photon Mono X（60% uv） | 0.05 | 3 | 1.6 | 30 | 8 | 8 | 240 | 240 | 240 | 0.5 | 0.5
| Photon Mono | 0.05 | 3 | 1.678947 | 40 | 6 | 6 | 180 | 180 | 240 | 0.5 | 0.5
| Photon | 0.05 | 3 | 6.415789 | 40 | 5 | 5 | 65 | 65 | 150 | 0 | 0
CREALITY | LD-002H | 0.05 | 3 | 1.757895 | 30 | 7 | 5 | 50 | 50 | 150 | 0 | 0
| LD-002R | 0.05 | 3 | 6.415789 | 40 | 5 | 5 | 65 | 65 | 150 | 0 | 0
ELEGOO | MARS 2 / MARS 2 PRO | 0.05 | 3 | 1.678947 | 35 | 5 | 5 | 60 | 80 | 210 | 7 | 8
| SATURN | 0.05 | 3 | 2.073684 | 40 | 7 | 7 | 70 | 70 | 210 | 8.5 | 0
| MARS | 0.05 | 3 | 6.415789 | 40 | 5 | 5 | 90 | 100 | 150 | 0 | 0
| MARS PRO | 0.05 | 3 | 6.415789 | 40 | 5 | 5 | 90 | 100 | 150 | 0 | 0
Phrozen | Sonic Mini | 0.05 | 3 | 2.310526 | 35 | 6 | 5 | 80 | 80 | 150 | 9 | 9
| Sonic Mighty 4K | 0.05 | 3 | 2.705263 | 35 | 8 | 7 | 60 | 60 | 150 | 12 | 12
| Sonic Mini 4k | 0.05 | 3 | 2.310526 | 35 | 6 | 5 | 80 | 80 | 150 | 9 | 9
QIDI | Shadow 6.0 Pro | 0.05 | 3 | 4.836842 | 40 | 5 | 5 | 100 | 65 | 65 | 0 | 0
| Shadow 5.5s | 0.05 | 3 | 6.415789 | 40 | 5 | 5 | 100 | 65 | 65 | 0 | 0
| S-box | 0.05 | 3 | 4.836842 | 40 | 10 | 7 | 100 | 65 | 65 | 0 | 0
Voxelab | Proxima 6 | 0.05 | 3 | 2.073684 | 40 | 5 | 5 | 60 | 60 | 150 | 0 | 0
| Polaris 5.5 | 0.05 | 3 | 6.415789 | 40 | 5 | 5 | 65 | 65 | 150 | 0 | 0
Longer 3D | Orange 10 | 0.05 | 3 | 4.836842 | 45 | 4 | 2 | 90 | 150 | / | 0 | /
| Orange 30 | 0.05 | 3 | 6.415789 | 45 | 4 | 2 | 90 | 150 | / | 0 | /
NOVA This one is only in Lychee | Elfin2/BENE4 | 0.05 | 3 | 3.85 | 40 | 6 | 6 | 120 | 120 | 180 | 1(before print)+0.5(after print) | 1(before print)+0.5(after print)
| BENE4 Mono /Elfin2 Mono se | 0.05 | 3 | 2.310526 | 35 | 6 | 6 | 120 | 120 | 180 | 1(before print)+0.5(after print) | 1(before print)+0.5(after print)
EPAX | X1k 2K mono | 0.05 | 3 | 2.468421 | 35 | 5 | 5 | 40 | 60 | 150 | 0 | 0

## M68
M68
Mainstream 3D printer | RESIONE Resin 3D Printer | Layer Height (mm) 层厚 | Bottom Layer Count 底层数 | Exposure Time(s) 曝光时间 | Bottom Exposure Time(s) 底层曝光时间 | Bottom Lift Distance(mm) 底层抬升距离 | Lifting Distance(mm) 抬升距离 | Bottom Lift Speed (mm/min) 底层抬升速度 | Lifting Speed (mm/min) 抬升速度 | Retract Speed (mm/min) 回程速度 | Light-off Delay (s) 灯灭延迟时间 | Bottom Light-off Delay (s) 底层灯灭延迟时间
AnyCubic | Photon Mono SE | 0.05 | 3 | 1.3 | 35 | 7 | 6 | 160 | 180 | 240 | 0.5 | 0.5
| Photon Mono X（60% uv） | 0.05 | 3 | 1.7 | 30 | 8 | 8 | 240 | 240 | 240 | 0.5 | 0.5
| Photon Mono | 0.05 | 3 | 1.784211 | 40 | 6 | 6 | 180 | 180 | 240 | 0.5 | 0.5
| Photon | 0.05 | 3 | 6.836842 | 40 | 6 | 5 | 65 | 65 | 150 | 0 | 0
CREALITY | LD-002H | 0.05 | 3 | 1.868421 | 30 | 6 | 5 | 50 | 50 | 150 | 0 | 0
| LD-002R | 0.05 | 3 | 6.836842 | 40 | 6 | 5 | 65 | 65 | 150 | 0 | 0
ELEGOO | MARS 2 / MARS 2 PRO | 0.05 | 3 | 1.784211 | 30 | 6 | 5 | 60 | 80 | 210 | 7 | 9
| SATURN | 0.05 | 3 | 2.205263 | 40 | 8 | 7 | 70 | 70 | 210 | 11 | 0
| MARS | 0.05 | 3 | 6.836842 | 40 | 6 | 5 | 90 | 100 | 150 | 0 | 0
| MARS PRO | 0.05 | 3 | 6.836842 | 40 | 6 | 5 | 90 | 100 | 150 | 0 | 0
Phrozen | Sonic Mini | 0.05 | 3 | 2.457895 | 40 | 6 | 5 | 80 | 80 | 150 | 9 | 9
| Sonic Mighty 4K | 0.05 | 3 | 2.878947 | 40 | 8 | 7 | 60 | 60 | 150 | 12 | 12
| Sonic Mini 4k | 0.05 | 3 | 2.457895 | 40 | 6 | 5 | 80 | 80 | 150 | 9 | 9
QIDI | Shadow 6.0 Pro | 0.05 | 3 | 5.152632 | 40 | 5 | 5 | 100 | 65 | 65 | 0 | 0
| Shadow 5.5s | 0.05 | 3 | 6.836842 | 40 | 5 | 5 | 100 | 65 | 65 | 0 | 0
| S-box | 0.05 | 3 | 5.152632 | 40 | 10 | 7 | 100 | 65 | 65 | 0 | 0
Voxelab | Proxima 6 | 0.05 | 3 | 2.205263 | 40 | 5 | 5 | 60 | 60 | 150 | 0 | 0
| Polaris 5.5 | 0.05 | 3 | 6.836842 | 40 | 6 | 5 | 65 | 65 | 150 | 0 | 0
Longer 3D | Orange 10 | 0.05 | 3 | 5.152632 | 40 | 4 | 3 | 90 | 150 | / | 0 | /
| Orange 30 | 0.05 | 3 | 6.836842 | 40 | 4 | 3 | 90 | 150 | / | 0 | /
NOVA This one is only in Lychee | Elfin2/BENE4 | 0.05 | 3 | 4.1 | 40 | 6 | 6 | 120 | 120 | 180 | 1(before print)+0.5(after print) | 1(before print)+0.5(after print)
| BENE4 Mono /Elfin2 Mono se | 0.05 | 3 | 2.457895 | 40 | 6 | 6 | 120 | 120 | 180 | 1(before print)+0.5(after print) | 1(before print)+0.5(after print)
EPAX | X1k 2K mono | 0.05 | 3 | 2.626316 | 30 | 6 | 5 | 40 | 60 | 150 | 0 | 0

## M58
M58
Mainstream 3D printer | RESIONE Resin 3D Printer | Layer Height (mm) 层厚 | Bottom Layer Count 底层数 | Exposure Time(s) 曝光时间 | Bottom Exposure Time(s) 底层曝光时间 | Bottom Lift Distance(mm) 底层抬升距离 | Lifting Distance(mm) 抬升距离 | Bottom Lift Speed (mm/min) 底层抬升速度 | Lifting Speed (mm/min) 抬升速度 | Retract Speed (mm/min) 回程速度 | Light-off Delay (s) 灯灭延迟时间 | Bottom Light-off Delay (s) 底层灯灭延迟时间
AnyCubic | Photon Mono SE | 0.05 | 3 | 1.442105 | 40 | 7 | 6 | 180 | 180 | 240 | 0.5 | 0.5
| Photon Mono X（60% uv） | 0.05 | 3 | 1.8 | 35 | 10 | 8 | 180 | 180 | 240 | 0.5 | 0.5
| Photon Mono | 0.05 | 3 | 1.889474 | 40 | 6 | 6 | 180 | 180 | 240 | 0.5 | 0.5
| Photon | 0.05 | 3 | 7.257895 | 40 | 6 | 5 | 65 | 65 | 150 | 0 | 0
CREALITY | LD-002H | 0.05 | 3 | 1.978947 | 30 | 6 | 5 | 50 | 50 | 150 | 0 | 0
| LD-002R | 0.05 | 3 | 7.257895 | 40 | 6 | 5 | 65 | 65 | 150 | 0 | 0
ELEGOO | MARS 2 / MARS 2 PRO | 0.05 | 3 | 1.889474 | 30 | 6 | 5 | 60 | 80 | 210 | 7 | 9
| SATURN | 0.05 | 3 | 2.336842 | 40 | 8 | 7 | 70 | 70 | 210 | 11 | 0
| MARS | 0.05 | 3 | 7.257895 | 40 | 6 | 5 | 90 | 100 | 150 | 0 | 0
| MARS PRO | 0.05 | 3 | 7.257895 | 40 | 6 | 5 | 90 | 100 | 150 | 0 | 0
Phrozen | Sonic Mini | 0.05 | 3 | 2.605263 | 40 | 6 | 5 | 80 | 80 | 150 | 9 | 9
| Sonic Mighty 4K | 0.05 | 3 | 3.052632 | 40 | 8 | 7 | 60 | 60 | 150 | 12 | 12
| Sonic Mini 4k | 0.05 | 3 | 2.605263 | 40 | 6 | 5 | 80 | 80 | 150 | 9 | 9
QIDI | Shadow 6.0 Pro | 0.05 | 3 | 5.468421 | 45 | 5 | 5 | 100 | 65 | 65 | 0 | 0
| Shadow 5.5s | 0.05 | 3 | 7.257895 | 45 | 5 | 5 | 100 | 65 | 65 | 0 | 0
| S-box | 0.05 | 3 | 5.468421 | 45 | 10 | 7 | 100 | 65 | 65 | 0 | 0
Voxelab | Proxima 6 | 0.05 | 3 | 2.336842 | 40 | 5 | 5 | 60 | 60 | 150 | 0 | 0
| Polaris 5.5 | 0.05 | 3 | 7.257895 | 40 | 6 | 5 | 65 | 65 | 150 | 0 | 0
Longer 3D | Orange 10 | 0.05 | 3 | 5.468421 | 45 | 4 | 3 | 90 | 150 | / | 0 | /
| Orange 30 | 0.05 | 3 | 7.257895 | 45 | 4 | 3 | 90 | 150 | / | 0 | /
NOVA This one is only in Lychee | Elfin2/BENE4 | 0.05 | 3 | 4.35 | 40 | 6 | 6 | 120 | 120 | 180 | 1(before print)+0.5(after print) | 1(before print)+0.5(after print)
| BENE4 Mono /Elfin2 Mono se | 0.05 | 3 | 2.605263 | 40 | 6 | 6 | 120 | 120 | 180 | 1(before print)+0.5(after print) | 1(before print)+0.5(after print)
EPAX | X1k 2K mono | 0.05 | 3 | 2.784211 | 30 | 6 | 5 | 40 | 60 | 150 | 0 | 0

## C01
C01
Mainstream 3D printer | Settings 3D Printer | Layer Height (mm) 层厚 | Bottom Layer Count 底层数 | Exposure Time(s) 曝光时间 | Bottom Exposure Time(s) 底层曝光时间 | Bottom Lift Distance(mm) 底层抬升距离 | Lifting Distance(mm) 抬升距离 | Bottom Lift Speed (mm/min) 底层抬升速度 | Lifting Speed (mm/min) 抬升速度 | Retract Speed (mm/min) 回程速度 | Light-off Delay (s) 灯灭延迟时间 | Bottom Light-off Delay (s) 底层灯灭延迟时间
AnyCubic | Photon Mono SE | 0.05 | 3 | 2.468421 | 40 | 7 | 6 | 180 | 180 | 240 | 0.5 | 0.5
| Photon Mono X（60% uv） | 0.05 | 3 | 3.1 | 35 | 10 | 8 | 180 | 180 | 240 | 0.5 | 0.5
| Photon Mono | 0.05 | 3 | 3.257895 | 60 | 6 | 6 | 180 | 180 | 240 | 0.5 | 0.5
| Photon | 0.05 | 3 | 12.73158 | 40 | 6 | 5 | 65 | 65 | 150 | 0 | 0
CREALITY | LD-002H | 0.05 | 3 | 3.415789 | 45 | 5 | 5 | 50 | 50 | 150 | 0 | 0
| LD-002R | 0.05 | 3 | 12.73158 | 60 | 5 | 5 | 65 | 65 | 150 | 0 | 0
ELEGOO | MARS 2 / MARS 2 PRO | 0.05 | 3 | 3.257895 | 45 | 5 | 5 | 60 | 80 | 210 | 7 | 8
| SATURN | 0.05 | 3 | 4.047368 | 50 | 7 | 7 | 70 | 70 | 210 | 8.5 | 0
| MARS | 0.05 | 3 | 12.73158 | 60 | 5 | 5 | 90 | 100 | 150 | 0 | 0
| MARS PRO | 0.05 | 3 | 12.73158 | 60 | 5 | 5 | 90 | 100 | 150 | 0 | 0
Phrozen | Sonic Mini | 0.05 | 3 | 4.521053 | 50 | 6 | 5 | 80 | 80 | 150 | 9 | 9
| Sonic Mighty 4K | 0.05 | 3 | 5.310526 | 55 | 8 | 7 | 60 | 60 | 150 | 12 | 12
| Sonic Mini 4k | 0.05 | 3 | 4.521053 | 50 | 6 | 5 | 80 | 80 | 150 | 9 | 9
QIDI | Shadow 6.0 Pro | 0.05 | 3 | 9.573684 | 50 | 5 | 5 | 100 | 65 | 65 | 0 | 0
| Shadow 5.5s | 0.05 | 3 | 12.73158 | 50 | 5 | 5 | 100 | 65 | 65 | 0 | 0
| S-box | 0.05 | 3 | 9.573684 | 50 | 10 | 7 | 100 | 65 | 65 | 0 | 0
Voxelab | Proxima 6 | 0.05 | 3 | 4.047368 | 60 | 5 | 5 | 60 | 60 | 150 | 0 | 0
| Polaris 5.5 | 0.05 | 3 | 12.73158 | 60 | 5 | 5 | 65 | 65 | 150 | 0 | 0
Longer 3D | Orange 10 | 0.05 | 3 | 9.573684 | 60 | 4 | 2 | 90 | 150 | / | 0 | /
| Orange 30 | 0.05 | 3 | 12.73158 | 60 | 4 | 2 | 90 | 150 | / | 0 | /
NOVA This one is only in Lychee | Elfin2/BENE4 | 0.05 | 3 | 7.6 | 60 | 6 | 6 | 120 | 120 | 180 | 1(before print)+0.5(after print) | 1(before print)+0.5(after print)
| BENE4 Mono /Elfin2 Mono se | 0.05 | 3 | 4.521053 | 50 | 6 | 6 | 120 | 120 | 180 | 1(before print)+0.5(after print) | 1(before print)+0.5(after print)
EPAX | X1k 2K mono | 0.05 | 3 | 4.836842 | 50 | 5 | 5 | 40 | 60 | 150 | 0 | 0

## MS100
MS100
Mainstream 3D printer | RESIONE Resin 3D Printer | Layer Height (mm) 层厚 | Bottom Layer Count 底层数 | Exposure Time(s) 曝光时间 | Bottom Exposure Time(s) 底层曝光时间 | Bottom Lift Distance(mm) 底层抬升距离 | Lifting Distance(mm) 抬升距离 | Bottom Lift Speed (mm/min) 底层抬升速度 | Lifting Speed (mm/min) 抬升速度 | Retract Speed (mm/min) 回程速度 | Light-off Delay (s) 灯灭延迟时间 | Bottom Light-off Delay (s) 底层灯灭延迟时间
AnyCubic | Photon Mono SE | 0.05 | 3 | 1.836842 | 40 | 6 | 6 | 180 | 180 | 240 | 0.5 | 0.5
| Photon Mono X（60% uv） | 0.05 | 3 | 2.3 | 40 | 8 | 8 | 180 | 180 | 240 | 0.5 | 0.5
| Photon Mono | 0.05 | 3 | 2.415789 | 40 | 6 | 6 | 180 | 180 | 240 | 0.5 | 0.5
| Photon | 0.05 | 3 | 9.363158 | 40 | 6 | 5 | 65 | 65 | 150 | 0 | 0
CREALITY | LD-002H | 0.05 | 3 | 2.531579 | 45 | 5 | 5 | 50 | 50 | 150 | 0 | 0
| LD-002R | 0.05 | 3 | 9.363158 | 40 | 6 | 5 | 65 | 65 | 150 | 0 | 0
ELEGOO | MARS 2 / MARS 2 PRO | 0.05 | 3 | 2.415789 | 30 | 6 | 5 | 60 | 80 | 210 | 7 | 9
| SATURN | 0.05 | 3 | 2.994737 | 40 | 7 | 7 | 70 | 70 | 210 | 8.5 | 0
| MARS | 0.05 | 3 | 9.363158 | 45 | 6 | 5 | 90 | 100 | 150 | 0 | 0
| MARS PRO | 0.05 | 3 | 9.363158 | 45 | 6 | 5 | 90 | 100 | 150 | 0 | 0
Phrozen | Sonic Mini | 0.05 | 3 | 3.342105 | 40 | 6 | 5 | 80 | 80 | 150 | 9 | 9
| Sonic Mighty 4K | 0.05 | 3 | 3.921053 | 40 | 8 | 7 | 60 | 60 | 150 | 12 | 12
| Sonic Mini 4k | 0.05 | 3 | 3.342105 | 40 | 6 | 5 | 80 | 80 | 150 | 9 | 9
QIDI | Shadow 6.0 Pro | 0.05 | 3 | 7.047368 | 50 | 5 | 5 | 100 | 65 | 65 | 0 | 0
| Shadow 5.5s | 0.05 | 3 | 9.363158 | 50 | 5 | 5 | 100 | 65 | 65 | 0 | 0
| S-box | 0.05 | 3 | 7.047368 | 50 | 10 | 7 | 100 | 65 | 65 | 0 | 0
Voxelab | Proxima 6 | 0.05 | 3 | 2.994737 | 40 | 6 | 5 | 60 | 60 | 150 | 0 | 0
| Polaris 5.5 | 0.05 | 3 | 9.363158 | 40 | 6 | 5 | 65 | 65 | 150 | 0 | 0
Longer 3D | Orange 10 | 0.05 | 3 | 7.047368 | 45 | 4 | 2 | 90 | 150 | / | 0 | /
| Orange 30 | 0.05 | 3 | 9.363158 | 45 | 4 | 2 | 90 | 150 | / | 0 | /
NOVA This one is only in Lychee | Elfin2/BENE4 | 0.05 | 3 | 5.6 | 45 | 7 | 6 | 120 | 120 | 180 | 1(before print)+0.5(after print) | 1(before print)+0.5(after print)
| BENE4 Mono /Elfin2 Mono se | 0.05 | 3 | 3.342105 | 40 | 7 | 6 | 120 | 120 | 180 | 1(before print)+0.5(after print) | 1(before print)+0.5(after print)
EPAX | X1k 2K mono | 0.05 | 3 | 3.573684 | 35 | 6 | 5 | 40 | 60 | 150 | 0 | 0

## D01
D01
Mainstream 3D printer | RESIONE Resin 3D Printer | Layer Height (mm) 层厚 | Bottom Layer Count 底层数 | Exposure Time(s) 曝光时间 | Bottom Exposure Time(s) 底层曝光时间 | Bottom Lift Distance(mm) 底层抬升距离 | Lifting Distance(mm) 抬升距离 | Bottom Lift Speed (mm/min) 底层抬升速度 | Lifting Speed (mm/min) 抬升速度 | Retract Speed (mm/min) 回程速度 | Light-off Delay (s) 灯灭延迟时间 | Bottom Light-off Delay (s) 底层灯灭延迟时间
AnyCubic | Photon Mono SE | 0.05 | 3 | 2.152632 | 50 | 8 | 7 | 160 | 180 | 240 | 0.5 | 0.5
| Photon Mono X（60% uv） | 0.05 | 3 | 2.7 | 55 | 10 | 8 | 160 | 180 | 240 | 1 | 1
| Photon Mono | 0.05 | 3 | 2.836842 | 60 | 8 | 7 | 160 | 180 | 240 | 0.5 | 0.5
| Photon | 0.05 | 3 | 11.04737 | 55 | 6 | 5 | 65 | 65 | 150 | 0.5 | 1
CREALITY | LD-002H | 0.05 | 3 | 2.973684 | 40 | 6 | 5 | 50 | 50 | 150 | 0.5 | 1
| LD-002R | 0.05 | 3 | 11.04737 | 55 | 6 | 5 | 65 | 65 | 150 | 0.5 | 1
ELEGOO | MARS 2 / MARS 2 PRO | 0.05 | 3 | 2.836842 | 40 | 6 | 5 | 60 | 80 | 210 | 7 | 9
| SATURN | 0.05 | 3 | 3.521053 | 55 | 8 | 8 | 70 | 70 | 210 | 9.5 | 0
| MARS | 0.05 | 3 | 11.04737 | 55 | 6 | 5 | 90 | 100 | 150 | 0.5 | 1
| MARS PRO | 0.05 | 3 | 11.04737 | 55 | 6 | 5 | 90 | 100 | 150 | 0.5 | 1
Phrozen | Sonic Mini | 0.05 | 3 | 3.931579 | 55 | 6 | 5 | 80 | 80 | 150 | 9 | 9
| Sonic Mighty 4K | 0.05 | 3 | 4.615789 | 55 | 8 | 7 | 60 | 60 | 150 | 12 | 12
| Sonic Mini 4k | 0.05 | 3 | 3.931579 | 55 | 6 | 5 | 80 | 80 | 150 | 9 | 9
QIDI | Shadow 6.0 Pro | 0.05 | 3 | 8.310526 | 55 | 5 | 5 | 100 | 65 | 65 | 1 | 0
| Shadow 5.5s | 0.05 | 3 | 11.04737 | 55 | 5 | 5 | 100 | 65 | 65 | 1 | 0
| S-box | 0.05 | 3 | 8.310526 | 55 | 10 | 7 | 100 | 65 | 65 | 1 | 0
Voxelab | Proxima 6 | 0.05 | 3 | 3.521053 | 55 | 6 | 5 | 60 | 60 | 150 | 0.5 | 1
| Polaris 5.5 | 0.05 | 3 | 11.04737 | 55 | 6 | 5 | 65 | 65 | 150 | 0.5 | 1
Longer 3D | Orange 10 | 0.05 | 3 | 8.310526 | 60 | 5 | 3 | 90 | 150 | / | 0.5 | /
| Orange 30 | 0.05 | 3 | 11.04737 | 60 | 5 | 3 | 90 | 150 | / | 0.5 | /
NOVA This one is only in Lychee | Elfin2/BENE4 | 0.05 | 3 | 6.6 | 55 | 7 | 6 | 120 | 120 | 180 | 1.5(before print)+1(after print) | 1.5(before print)+1(after print)
| BENE4 Mono /Elfin2 Mono se | 0.05 | 3 | 3.931579 | 55 | 7 | 6 | 120 | 120 | 180 | 1.5(before print)+1(after print) | 1.5(before print)+1(after print)
EPAX | X1k 2K mono | 0.05 | 3 | 4.205263 | 50 | 6 | 5 | 40 | 60 | 150 | 0.5 | 1

## D01S
D01S
Mainstream 3D printer | RESIONE Resin 3D Printer | Layer Height (mm) 层厚 | Bottom Layer Count 底层数 | Exposure Time(s) 曝光时间 | Bottom Exposure Time(s) 底层曝光时间 | Bottom Lift Distance(mm) 底层抬升距离 | Lifting Distance(mm) 抬升距离 | Bottom Lift Speed (mm/min) 底层抬升速度 | Lifting Speed (mm/min) 抬升速度 | Retract Speed (mm/min) 回程速度 | Light-off Delay (s) 灯灭延迟时间 | Bottom Light-off Delay (s) 底层灯灭延迟时间
AnyCubic | Photon Mono SE | 0.05 | 3 | 2.310526 | 50 | 8 | 7 | 160 | 180 | 240 | 0.5 | 0.5
| Photon Mono X（60% uv） | 0.05 | 3 | 2.9 | 55 | 10 | 8 | 180 | 180 | 240 | 0.5 | 0.5
| Photon Mono | 0.05 | 3 | 3.047368 | 50 | 8 | 7 | 160 | 180 | 240 | 0.5 | 0.5
| Photon | 0.05 | 3 | 11.88947 | 50 | 6 | 5 | 65 | 65 | 150 | 0.5 | 1
CREALITY | LD-002H | 0.05 | 3 | 3.194737 | 40 | 6 | 5 | 50 | 50 | 150 | 0.5 | 1
| LD-002R | 0.05 | 3 | 11.88947 | 50 | 6 | 5 | 65 | 65 | 150 | 0.5 | 1
ELEGOO | MARS 2 / MARS 2 PRO | 0.05 | 3 | 3.047368 | 40 | 6 | 5 | 60 | 80 | 210 | 7 | 9
| SATURN | 0.05 | 3 | 3.784211 | 55 | 9 | 8 | 70 | 70 | 210 | 9.5 | 0
| MARS | 0.05 | 3 | 11.88947 | 50 | 6 | 5 | 90 | 100 | 150 | 0.5 | 1
| MARS PRO | 0.05 | 3 | 11.88947 | 50 | 6 | 5 | 90 | 100 | 150 | 0.5 | 1
Phrozen | Sonic Mini | 0.05 | 3 | 4.226316 | 50 | 6 | 5 | 80 | 80 | 150 | 9 | 9
| Sonic Mighty 4K | 0.05 | 3 | 4.963158 | 50 | 8 | 7 | 60 | 60 | 150 | 12 | 12
| Sonic Mini 4k | 0.05 | 3 | 4.226316 | 50 | 6 | 5 | 80 | 80 | 150 | 9 | 9
QIDI | Shadow 6.0 Pro | 0.05 | 3 | 8.942105 | 50 | 6 | 5 | 100 | 65 | 65 | 1 | 0
| Shadow 5.5s | 0.05 | 3 | 11.88947 | 50 | 6 | 5 | 100 | 65 | 65 | 1 | 0
| S-box | 0.05 | 3 | 8.942105 | 50 | 10 | 8 | 100 | 65 | 65 | 1 | 0
Voxelab | Proxima 6 | 0.05 | 3 | 3.784211 | 50 | 6 | 5 | 60 | 60 | 150 | 0.5 | 1
| Polaris 5.5 | 0.05 | 3 | 11.88947 | 50 | 6 | 5 | 65 | 65 | 150 | 0.5 | 1
Longer 3D | Orange 10 | 0.05 | 3 | 8.942105 | 65 | 5 | 3 | 90 | 150 | / | 0.5 | /
| Orange 30 | 0.05 | 3 | 11.88947 | 65 | 5 | 3 | 90 | 150 | / | 0.5 | /
NOVA This one is only in Lychee | Elfin2/BENE4 | 0.05 | 3 | 7.1 | 50 | 7 | 6 | 120 | 120 | 180 | 1.5(before print)+1(after print) | 1.5(before print)+1(after print)
| BENE4 Mono /Elfin2 Mono se | 0.05 | 3 | 4.226316 | 50 | 7 | 6 | 120 | 120 | 180 | 1.5(before print)+1(after print) | 1.5(before print)+1(after print)
EPAX | X1k 2K mono | 0.05 | 3 | 4.521053 | 40 | 6 | 5 | 40 | 60 | 150 | 0.5 | 1

## K
K
Mainstream 3D printer | RESIONE Resin 3D Printer | Layer Height (mm) 层厚 | Bottom Layer Count 底层数 | Exposure Time(s) 曝光时间 | Bottom Exposure Time(s) 底层曝光时间 | Bottom Lift Distance(mm) 底层抬升距离 | Lifting Distance(mm) 抬升距离 | Bottom Lift Speed (mm/min) 底层抬升速度 | Lifting Speed (mm/min) 抬升速度 | Retract Speed (mm/min) 回程速度 | Light-off Delay (s) 灯灭延迟时间 | Bottom Light-off Delay (s) 底层灯灭延迟时间
AnyCubic | Photon Mono SE | 0.05 | 3 | 1.678947 | 45 | 7 | 6 | 180 | 180 | 240 | 0.5 | 0.5
| Photon Mono X（60% uv） | 0.05 | 3 | 2.1 | 35 | 10 | 8 | 180 | 180 | 240 | 0.5 | 0.5
| Photon Mono | 0.05 | 3 | 2.205263 | 45 | 7 | 6 | 180 | 180 | 240 | 0.5 | 0.5
| Photon | 0.05 | 3 | 8.521053 | 45 | 6 | 5 | 65 | 65 | 150 | 0 | 0
CREALITY | LD-002H | 0.05 | 3 | 2.310526 | 35 | 6 | 5 | 50 | 50 | 150 | 0 | 0
| LD-002R | 0.05 | 3 | 8.521053 | 45 | 6 | 5 | 65 | 65 | 150 | 0 | 0
ELEGOO | MARS 2 / MARS 2 PRO | 0.05 | 3 | 2.205263 | 35 | 6 | 5 | 60 | 80 | 210 | 7 | 9
| SATURN | 0.05 | 3 | 2.731579 | 45 | 8 | 7 | 70 | 70 | 210 | 11 | 0
| MARS | 0.05 | 3 | 8.521053 | 45 | 6 | 5 | 90 | 100 | 150 | 0 | 0
| MARS PRO | 0.05 | 3 | 8.521053 | 45 | 6 | 5 | 90 | 100 | 150 | 0 | 0
Phrozen | Sonic Mini | 0.05 | 3 | 3.047368 | 40 | 6 | 5 | 80 | 80 | 150 | 9 | 9
| Sonic Mighty 4K | 0.05 | 3 | 3.573684 | 40 | 8 | 7 | 60 | 60 | 150 | 12 | 12
| Sonic Mini 4k | 0.05 | 3 | 3.047368 | 40 | 6 | 5 | 80 | 80 | 150 | 9 | 9
QIDI | Shadow 6.0 Pro | 0.05 | 3 | 6.415789 | 50 | 5 | 5 | 100 | 65 | 65 | 0 | 0
| Shadow 5.5s | 0.05 | 3 | 8.521053 | 50 | 5 | 5 | 100 | 65 | 65 | 0 | 0
| S-box | 0.05 | 3 | 6.415789 | 50 | 10 | 7 | 100 | 65 | 65 | 0 | 0
Voxelab | Proxima 6 | 0.05 | 3 | 2.731579 | 45 | 5 | 5 | 60 | 60 | 150 | 0 | 0
| Polaris 5.5 | 0.05 | 3 | 8.521053 | 45 | 6 | 5 | 65 | 65 | 150 | 0 | 0
Longer 3D | Orange 10 | 0.05 | 3 | 6.415789 | 45 | 4 | 3 | 90 | 150 | / | 0 | /
| Orange 30 | 0.05 | 3 | 8.521053 | 45 | 4 | 3 | 90 | 150 | / | 0 | /
NOVA This one is only in Lychee | Elfin2/BENE4 | 0.05 | 3 | 5.1 | 45 | 6 | 6 | 120 | 120 | 180 | 1(before print)+0.5(after print) | 1(before print)+0.5(after print)
| BENE4 Mono /Elfin2 Mono se | 0.05 | 3 | 3.047368 | 40 | 6 | 6 | 120 | 120 | 180 | 1(before print)+0.5(after print) | 1(before print)+0.5(after print)
EPAX | X1k 2K mono | 0.05 | 3 | 3.257895 | 35 | 6 | 5 | 40 | 60 | 150 | 0 | 0

## G217-HT100
G217-HT100
Mainstream 3D printer | RESIONE Resin 3D Printer | Layer Height (mm) 层厚 | Bottom Layer Count 底层数 | Exposure Time(s) 曝光时间 | Bottom Exposure Time(s) 底层曝光时间 | Bottom Lift Distance(mm) 底层抬升距离 | Lifting Distance(mm) 抬升距离 | Bottom Lift Speed (mm/min) 底层抬升速度 | Lifting Speed (mm/min) 抬升速度 | Retract Speed (mm/min) 回程速度 | Light-off Delay (s) 灯灭延迟时间 | Bottom Light-off Delay (s) 底层灯灭延迟时间
AnyCubic | Photon Mono SE | 0.05 | 3 | 2.310526 | 55 | 8 | 7 | 160 | 180 | 180 | 1 | 1
| Photon Mono X（60% uv） | 0.05 | 3 | 2.9 | 50 | 9 | 8 | 120 | 180 | 180 | 1 | 1
| Photon Mono | 0.05 | 3 | 3.047368 | 55 | 8 | 7 | 160 | 180 | 180 | 1 | 1
| Photon | 0.05 | 3 | 11.88947 | 45 | 8 | 7 | 65 | 65 | 150 | 0.5 | 1
CREALITY | LD-002H | 0.05 | 3 | 3.194737 | 35 | 8 | 7 | 50 | 50 | 150 | 0.5 | 1
| LD-002R | 0.05 | 3 | 11.88947 | 45 | 8 | 7 | 65 | 65 | 150 | 0.5 | 1
ELEGOO | MARS 2 / MARS 2 PRO | 0.05 | 3 | 3.047368 | 35 | 8 | 7 | 60 | 80 | 210 | 10 | 11
| SATURN | 0.05 | 3 | 3.784211 | 45 | 8 | 8 | 70 | 70 | 210 | 11 | 0
| MARS | 0.05 | 3 | 11.88947 | 45 | 8 | 7 | 90 | 100 | 150 | 0.5 | 1
| MARS PRO | 0.05 | 3 | 11.88947 | 45 | 8 | 7 | 90 | 100 | 150 | 0.5 | 1
Phrozen | Sonic Mini | 0.05 | 3 | 4.226316 | 50 | 7 | 6 | 80 | 80 | 150 | 10 | 10
| Sonic Mighty 4K | 0.05 | 3 | 4.963158 | 50 | 9 | 8 | 60 | 60 | 150 | 12 | 12
| Sonic Mini 4k | 0.05 | 3 | 4.226316 | 50 | 7 | 6 | 80 | 80 | 150 | 10 | 10
QIDI | Shadow 6.0 Pro | 0.05 | 3 | 8.942105 | 50 | 7 | 6 | 100 | 65 | 65 | 1.5 | 0
| Shadow 5.5s | 0.05 | 3 | 11.88947 | 50 | 7 | 6 | 100 | 65 | 65 | 1.5 | 0
| S-box | 0.05 | 3 | 8.942105 | 50 | 11 | 8 | 100 | 65 | 65 | 1.5 | 0
Voxelab | Proxima 6 | 0.05 | 3 | 3.784211 | 45 | 8 | 6 | 60 | 60 | 150 | 0.5 | 1
| Polaris 5.5 | 0.05 | 3 | 11.88947 | 45 | 8 | 7 | 65 | 65 | 150 | 0.5 | 1
Longer 3D | Orange 10 | 0.05 | 3 | 8.942105 | 50 | 5 | 3 | 90 | 150 | / | 0 | /
| Orange 30 | 0.05 | 3 | 11.88947 | 50 | 5 | 3 | 90 | 150 | / | 0 | /
NOVA This one is only in Lychee | Elfin2/BENE4 | 0.05 | 3 | 7.1 | 30 | 8 | 7 | 120 | 120 | 180 | 1.5(before print)+1(after print) | 1.5(before print)+1(after print)
| BENE4 Mono /Elfin2 Mono se | 0.05 | 3 | 4.226316 | 30 | 8 | 7 | 120 | 120 | 180 | 1.5(before print)+1(after print) | 1.5(before print)+1(after print)
EPAX | X1k 2K mono | 0.05 | 3 | 4.521053 | 45 | 8 | 7 | 40 | 60 | 150 | 0.5 | 1

## F39-F39T
F39-F39T
Mainstream 3D printer | RESIONE Resin 3D Printer | Layer Height (mm) 层厚 | Bottom Layer Count 底层数 | Exposure Time(s) 曝光时间 | Bottom Exposure Time(s) 底层曝光时间 | Bottom Lift Distance(mm) 底层抬升距离 | Lifting Distance(mm) 抬升距离 | Bottom Lift Speed (mm/min) 底层抬升速度 | Lifting Speed (mm/min) 抬升速度 | Retract Speed (mm/min) 回程速度 | Light-off Delay (s) 灯灭延迟时间 | Bottom Light-off Delay (s) 底层灯灭延迟时间
AnyCubic | Photon Mono SE | 0.1 | 3 | 1.678947 | 45 | 8 | 7 | 120 | 180 | 180 | 1 | 1
| Photon Mono X（60% uv） | 0.1 | 3 | 2.1 | 40 | 10 | 9 | 120 | 180 | 180 | 1 | 1
| Photon Mono | 0.1 | 3 | 2.205263 | 45 | 8 | 7 | 120 | 180 | 180 | 1 | 1
| Photon | 0.1 | 3 | 8.521053 | 40 | 8 | 6 | 65 | 65 | 150 | 0.5 | 1
CREALITY | LD-002H | 0.1 | 3 | 2.310526 | 30 | 8 | 6 | 50 | 50 | 150 | 0.5 | 1
| LD-002R | 0.1 | 3 | 8.521053 | 40 | 8 | 6 | 65 | 65 | 150 | 0.5 | 1
ELEGOO | MARS 2 / MARS 2 PRO | 0.1 | 3 | 2.205263 | 30 | 8 | 6 | 60 | 80 | 210 | 9 | 11
| SATURN | 0.1 | 3 | 2.731579 | 40 | 10 | 8 | 70 | 70 | 210 | 11 | 0
| MARS | 0.1 | 3 | 8.521053 | 45 | 8 | 6 | 90 | 100 | 150 | 0.5 | 1
| MARS PRO | 0.1 | 3 | 8.521053 | 45 | 8 | 6 | 90 | 100 | 150 | 0.5 | 1
Phrozen | Sonic Mini | 0.1 | 3 | 3.047368 | 40 | 7 | 6 | 80 | 80 | 150 | 10 | 10
| Sonic Mighty 4K | 0.1 | 3 | 3.573684 | 40 | 9 | 8 | 60 | 60 | 150 | 13 | 13
| Sonic Mini 4k | 0.1 | 3 | 3.047368 | 40 | 7 | 6 | 80 | 80 | 150 | 10 | 10
QIDI | Shadow 6.0 Pro | 0.1 | 3 | 6.415789 | 40 | 7 | 6 | 100 | 65 | 65 | 1.5 | 0
| Shadow 5.5s | 0.1 | 3 | 8.521053 | 40 | 7 | 6 | 100 | 65 | 65 | 1.5 | 0
| S-box | 0.1 | 3 | 6.415789 | 40 | 11 | 8 | 100 | 65 | 65 | 1.5 | 0
Voxelab | Proxima 6 | 0.1 | 3 | 2.731579 | 40 | 8 | 6 | 60 | 60 | 150 | 0.5 | 1
| Polaris 5.5 | 0.1 | 3 | 8.521053 | 40 | 8 | 6 | 65 | 65 | 150 | 0.5 | 1
Longer 3D | Orange 10 | 0.1 | 3 | 6.415789 | 45 | 5 | 4 | 90 | 150 | / | 0.5 | /
| Orange 30 | 0.1 | 3 | 8.521053 | 45 | 5 | 4 | 90 | 150 | / | 0.5 | /
NOVA This one is only in Lychee | Elfin2/BENE4 | 0.1 | 3 | 5.1 | 45 | 8 | 7 | 120 | 120 | 180 | 1.5(before print)+1(after print) | 1.5(before print)+1(after print)
| BENE4 Mono /Elfin2 Mono se | 0.1 | 3 | 3.047368 | 40 | 8 | 7 | 120 | 120 | 180 | 1.5 | 1.5
EPAX | X1k 2K mono | 0.1 | 3 | 3.257895 | 35 | 8 | 6 | 40 | 60 | 150 | 0.5 | 1

## F80 gum
F80 gum color
Mainstream 3D printer | RESIONE Resin 3D Printer | Layer Height (mm) 层厚 | Bottom Layer Count 底层数 | Exposure Time(s) 曝光时间 | Bottom Exposure Time(s) 底层曝光时间 | Bottom Lift Distance(mm) 底层抬升距离 | Lifting Distance(mm) 抬升距离 | Bottom Lift Speed (mm/min) 底层抬升速度 | Lifting Speed (mm/min) 抬升速度 | Retract Speed (mm/min) 回程速度 | Light-off Delay (s) 灯灭延迟时间 | Bottom Light-off Delay (s) 底层灯灭延迟时间
AnyCubic | Photon Mono SE | 0.05 | 3 | 1.678947 | 45 | 8 | 7 | 120 | 180 | 180 | 1 | 1
| Photon Mono X（60% uv） | 0.05 | 3 | 2.1 | 40 | 10 | 9 | 120 | 180 | 180 | 1 | 1
| Photon Mono | 0.05 | 3 | 2.205263 | 45 | 8 | 7 | 120 | 180 | 180 | 1 | 1
| Photon | 0.05 | 3 | 8.521053 | 40 | 7 | 6 | 65 | 65 | 150 | 1 | 1
CREALITY | LD-002H | 0.05 | 3 | 2.310526 | 30 | 7 | 6 | 50 | 50 | 150 | 1 | 1
| LD-002R | 0.05 | 3 | 8.521053 | 40 | 7 | 6 | 65 | 65 | 150 | 1 | 1
ELEGOO | MARS 2 / MARS 2 PRO | 0.05 | 3 | 2.205263 | 30 | 7 | 6 | 60 | 80 | 210 | 9 | 10
| SATURN | 0.05 | 3 | 2.731579 | 45 | 9 | 8 | 70 | 70 | 210 | 11 | 0
| MARS | 0.05 | 3 | 8.521053 | 45 | 7 | 6 | 90 | 100 | 150 | 1 | 1
| MARS PRO | 0.05 | 3 | 8.521053 | 45 | 7 | 6 | 90 | 100 | 150 | 1 | 1
Phrozen | Sonic Mini | 0.05 | 3 | 3.047368 | 40 | 7 | 6 | 80 | 80 | 150 | 10 | 10
| Sonic Mighty 4K | 0.05 | 3 | 3.573684 | 40 | 9 | 8 | 60 | 60 | 150 | 13 | 13
| Sonic Mini 4k | 0.05 | 3 | 3.047368 | 40 | 7 | 6 | 80 | 80 | 150 | 10 | 10
QIDI | Shadow 6.0 Pro | 0.05 | 3 | 6.415789 | 40 | 7 | 6 | 100 | 65 | 65 | 1 | 0
| Shadow 5.5s | 0.05 | 3 | 8.521053 | 40 | 7 | 5 | 100 | 65 | 65 | 1 | 0
| S-box | 0.05 | 3 | 6.415789 | 40 | 11 | 8 | 100 | 65 | 65 | 1 | 0
Voxelab | Proxima 6 | 0.05 | 3 | 2.731579 | 40 | 8 | 6 | 60 | 60 | 150 | 1 | 1
| Polaris 5.5 | 0.05 | 3 | 8.521053 | 40 | 7 | 6 | 65 | 65 | 150 | 1 | 1
Longer 3D | Orange 10 | 0.05 | 3 | 6.415789 | 45 | 5 | 4 | 90 | 150 | / | 1 | /
| Orange 30 | 0.05 | 3 | 8.521053 | 45 | 5 | 4 | 90 | 150 | / | 1 | /
NOVA This one is only in Lychee | Elfin2/BENE4 | 0.05 | 3 | 5.1 | 45 | 8 | 7 | 120 | 120 | 180 | 2(before print)+1.5(after print) | 2(before print)+1.5(after print)
| BENE4 Mono /Elfin2 Mono se | 0.05 | 3 | 3.047368 | 40 | 8 | 7 | 120 | 120 | 180 | 2(before print)+1.5(after print) | 2(before print)+1.5(after print)
EPAX | X1k 2K mono | 0.05 | 3 | 3.257895 | 35 | 7 | 6 | 40 | 60 | 150 | 1 | 1

## F69-F80 black
F69-F80 black
Mainstream 3D printer | RESIONE Resin 3D Printer | Layer Height (mm) 层厚 | Bottom Layer Count 底层数 | Exposure Time(s) 曝光时间 | Bottom Exposure Time(s) 底层曝光时间 | Bottom Lift Distance(mm) 底层抬升距离 | Lifting Distance(mm) 抬升距离 | Bottom Lift Speed (mm/min) 底层抬升速度 | Lifting Speed (mm/min) 抬升速度 | Retract Speed (mm/min) 回程速度 | Light-off Delay (s) 灯灭延迟时间 | Bottom Light-off Delay (s) 底层灯灭延迟时间
AnyCubic | Photon Mono SE | 0.05 | 3 | 1.994737 | 45 | 8 | 7 | 120 | 180 | 180 | 1 | 1
| Photon Mono X（60% uv） | 0.05 | 3 | 2.5 | 40 | 12 | 8 | 120 | 180 | 180 | 0.5 | 1
| Photon Mono | 0.05 | 3 | 2.626316 | 45 | 8 | 7 | 120 | 180 | 180 | 1 | 1
| Photon | 0.05 | 3 | 10.20526 | 45 | 8 | 6 | 65 | 65 | 150 | 0.5 | 1
CREALITY | LD-002H | 0.05 | 3 | 2.752632 | 35 | 8 | 6 | 50 | 50 | 150 | 0.5 | 1
| LD-002R | 0.05 | 3 | 10.20526 | 45 | 8 | 6 | 65 | 65 | 150 | 0.5 | 1
ELEGOO | MARS 2 / MARS 2 PRO | 0.05 | 3 | 2.626316 | 35 | 8 | 6 | 60 | 80 | 210 | 9 | 11
| SATURN | 0.05 | 3 | 3.257895 | 45 | 10 | 8 | 70 | 70 | 210 | 11 | 0
| MARS | 0.05 | 3 | 10.20526 | 50 | 8 | 6 | 90 | 100 | 150 | 0.5 | 1
| MARS PRO | 0.05 | 3 | 10.20526 | 50 | 8 | 6 | 90 | 100 | 150 | 0.5 | 1
Phrozen | Sonic Mini | 0.05 | 3 | 3.636842 | 45 | 7 | 6 | 80 | 80 | 150 | 10 | 10
| Sonic Mighty 4K | 0.05 | 3 | 4.268421 | 45 | 9 | 8 | 60 | 60 | 150 | 13 | 13
| Sonic Mini 4k | 0.05 | 3 | 3.636842 | 45 | 7 | 6 | 80 | 80 | 150 | 10 | 10
QIDI | Shadow 6.0 Pro | 0.05 | 3 | 7.678947 | 40 | 7 | 6 | 100 | 65 | 65 | 1.5 | 0
| Shadow 5.5s | 0.05 | 3 | 10.20526 | 50 | 8 | 6 | 100 | 65 | 65 | 1.5 | 0
| S-box | 0.05 | 3 | 7.678947 | 50 | 11 | 8 | 100 | 65 | 65 | 1.5 | 0
Voxelab | Proxima 6 | 0.05 | 3 | 3.257895 | 45 | 8 | 6 | 60 | 60 | 150 | 0.5 | 1
| Polaris 5.5 | 0.05 | 3 | 10.20526 | 45 | 8 | 6 | 65 | 65 | 150 | 0.5 | 1
Longer 3D | Orange 10 | 0.05 | 3 | 7.678947 | 50 | 5 | 4 | 90 | 150 | / | 0.5 | /
| Orange 30 | 0.05 | 3 | 10.20526 | 50 | 5 | 4 | 90 | 150 | / | 0.5 | /
NOVA This one is only in Lychee | Elfin2/BENE4 | 0.05 | 3 | 6.1 | 45 | 8 | 7 | 120 | 120 | 180 | 1.5(before print)+1(after print) | 1.5(before print)+1(after print)
| BENE4 Mono /Elfin2 Mono se | 0.05 | 3 | 3.636842 | 50 | 8 | 7 | 120 | 120 | 180 | 1.5(before print)+1(after print) | 1.5(before print)+1(after print)
EPAX | X1k 2K mono | 0.05 | 3 | 3.889474 | 35 | 8 | 6 | 40 | 60 | 150 | 0.5 | 1

## M70
M70
Mainstream 3D printer | RESIONE Resin 3D Printer | Layer Height (mm) 层厚 | Bottom Layer Count 底层数 | Exposure Time(s) 曝光时间 | Bottom Exposure Time(s) 底层曝光时间 | Bottom Lift Distance(mm) 底层抬升距离 | Lifting Distance(mm) 抬升距离 | Bottom Lift Speed (mm/min) 底层抬升速度 | Lifting Speed (mm/min) 抬升速度 | Retract Speed (mm/min) 回程速度 | Light-off Delay (s) 灯灭延迟时间 | Bottom Light-off Delay (s) 底层灯灭延迟时间
AnyCubic | Photon Mono SE | 0.05 | 3 | 1.994737 | 65 | 8 | 7 | 160 | 180 | 180 | 1.5 | 1.5
| Photon Mono X（60% uv） | 0.05 | 3 | 2.5 | 80 | 14 | 10 | 90 | 160 | 180 | 1 | 1
| Photon Mono | 0.05 | 3 | 2.626316 | 65 | 8 | 7 | 120 | 160 | 180 | 1.5 | 1.5
| Photon | 0.05 | 3 | 10.20526 | 70 | 8 | 6 | 65 | 65 | 150 | 1 | 1
CREALITY | LD-002H | 0.05 | 3 | 2.752632 | 60 | 8 | 6 | 50 | 50 | 150 | 1 | 1
| LD-002R | 0.05 | 3 | 10.20526 | 70 | 8 | 6 | 65 | 65 | 150 | 1 | 1
ELEGOO | MARS 2 / MARS 2 PRO | 0.05 | 3 | 2.626316 | 60 | 8 | 6 | 60 | 80 | 210 | 9 | 11
| SATURN | 0.05 | 3 | 3.257895 | 70 | 10 | 8 | 70 | 70 | 210 | 12 | 0
| MARS | 0.05 | 3 | 10.20526 | 75 | 8 | 6 | 90 | 100 | 150 | 1 | 1
| MARS PRO | 0.05 | 3 | 10.20526 | 75 | 8 | 6 | 90 | 100 | 150 | 1 | 1
Phrozen | Sonic Mini | 0.05 | 3 | 3.636842 | 60 | 7 | 6 | 80 | 80 | 150 | 10 | 10
| Sonic Mighty 4K | 0.05 | 3 | 4.268421 | 65 | 9 | 8 | 60 | 60 | 150 | 13 | 13
| Sonic Mini 4k | 0.05 | 3 | 3.636842 | 60 | 7 | 6 | 80 | 80 | 150 | 10 | 10
QIDI | Shadow 6.0 Pro | 0.05 | 3 | 7.678947 | 70 | 7 | 6 | 100 | 65 | 65 | 1.5 | 0
| Shadow 5.5s | 0.05 | 3 | 10.20526 | 70 | 7 | 6 | 100 | 65 | 65 | 1.5 | 0
| S-box | 0.05 | 3 | 7.678947 | 70 | 12 | 8 | 100 | 65 | 65 | 1.5 | 0
Voxelab | Proxima 6 | 0.05 | 3 | 3.257895 | 70 | 8 | 6 | 60 | 60 | 150 | 1 | 1
| Polaris 5.5 | 0.05 | 3 | 10.20526 | 70 | 8 | 6 | 65 | 65 | 150 | 1 | 1
Longer 3D | Orange 10 | 0.05 | 3 | 7.678947 | 80 | 6 | 4 | 90 | 150 | / | 1 | /
| Orange 30 | 0.05 | 3 | 10.20526 | 80 | 6 | 4 | 90 | 150 | / | 1 | /
NOVA This one is only in Lychee | Elfin2/BENE4 | 0.05 | 3 | 6.1 | 75 | 8 | 7 | 120 | 120 | 180 | 2(before print)+1.5(after print) | 2(before print)+1.5(after print)
| BENE4 Mono /Elfin2 Mono se | 0.05 | 3 | 3.636842 | 60 | 8 | 7 | 120 | 120 | 180 | 2(before print)+1.5(after print) | 2(before print)+1.5(after print)
EPAX | X1k 2K mono | 0.05 | 3 | 3.889474 | 60 | 8 | 6 | 40 | 60 | 150 | 1 | 1